## Z曲げ実績
Z曲げ（段違い）実績記入シート ― 下型14型
株式会社高橋鉄骨 曲げ可否判断シート用 ／ うすい青＝参考（さわらない） うすい黄＝実際の値を書き込む欄
書き方：うすい黄の I〜N 列に、分かるところだけ数字を入れてください。上限が無いなら「なし」と入力。表に無い組合せは下の「その他」の行へ。
O・P列は自動計算：実際の最小段差Sが「暫定と幾何の大きいほう」になるかを見る欄です。Q列は写真の手書きを読み取ったときの注意点。
金型・材質・板厚 |  |  |  |  | 参考 ── いまの計算値 |  |  | 記入 ── 実際の値 | [5 empty] | 確認 |  | 読み取りメモ | シミュレーション（2026-09-11 実行）
下型 | V幅 | 曲げ内R | 材質 | 板厚t | 最小フランジ外寸(表) | 段差S 暫定 | 段差S 幾何 | フランジA 最小 | フランジA 最大 | 段差S 最小 | フランジB 最小 | フランジB 最大 | 備考 | 予想 最小段差S | 差(実際-予想) | 読み取りメモ | sim 最小段差S | 厳しいほう | 実績−sim | 計算条件
材質：鉄
V8 | 8 | 1.3 | 鉄 | 1.2 | 6.5 | 7.5 |  | 49 |  | 15.5 |  |  | S35の場合 A95 |  |  | フランジA最小・段差S最小とも修正液の上に書き直し。49 と読んだが要確認 | 19.7 | 19.7 | -4.2 | ヤゲン904061／両端フランジ80mm／971561 V8ｲﾝｻｰﾄ＋スタック（bending.dxf の一般化・参考）
V8 | 8 | 1.3 | 鉄 | 1.6 | 7.5 | 8.7 |  | 49.5 |  | 16 |  |  | 〃 A95.5 |  |  | フランジA最小は修正液の上。49.5 と読んだが要確認 | 20.5 | 20.5 | -4.5 | ヤゲン904061／両端フランジ80mm／971561 V8ｲﾝｻｰﾄ＋スタック（bending.dxf の一般化・参考）
V12 | 12 | 2 | 鉄 | 1.2 | 9 | 9.6 | 11 | 49 |  | 22.5 |  |  | S37の場合 A95 |  |  |  | 21 | 22.5 | 1.5 | ヤゲン904061／両端フランジ80mm／974061 V12ｲﾝｻｰﾄ＋台（図面実測）
V12 | 12 | 2 | 鉄 | 1.6 | 10 | 10.8 | 11.5 | 49.5 |  | 23 |  |  | 〃 A95.5 |  |  |  | 21.6 | 23 | 1.4 | ヤゲン904061／両端フランジ80mm／974061 V12ｲﾝｻｰﾄ＋台（図面実測）
V12 | 12 | 2 | 鉄 | 2.3 | 10 | 12.9 | 12.3 | 50 |  | 24 |  |  | S38の場合 A96 |  |  | 段差S最小は印刷の 12.3 を修正液で消して 24 と書き直し | 22.9 | 24 | 1.1 | ヤゲン904061／両端フランジ80mm／974061 V12ｲﾝｻｰﾄ＋台（図面実測）
V16 | 16 | 2.6 | 鉄 | 2.3 | 12 | 14.7 |  | 50 |  | 30 |  |  | S40の場合 A96 |  |  |  | 22.1 | 30 | 7.9 | ヤゲン904061／両端フランジ80mm／977061 V16ｲﾝｻｰﾄ＋スタック（bending.dxf の一般化・参考）
V16 | 16 | 2.6 | 鉄 | 3.2 | 13 | 17.4 |  | 51 |  | 32 |  |  | S42の場合 A97 |  |  | フランジB最小の欄に「ℓ200」と記入あり（長さ200の意味か要確認） | 23.7 | 32 | 8.3 | ヤゲン904061／両端フランジ80mm／977061 V16ｲﾝｻｰﾄ＋スタック（bending.dxf の一般化・参考）
V20 | 20 | 3.3 | 鉄 | 3.2 | 15 | 19.5 |  | 51 |  | 38 |  |  | S43の場合 A97 |  |  |  | 23.9 | 38 | 14.1 | ヤゲン904061／両端フランジ80mm／979061 V20ｲﾝｻｰﾄ＋スタック（bending.dxf の一般化・参考）
V20 | 20 | 3.3 | 鉄 | 4.5 | 17.5 | 23.4 |  | 52 |  | 40 |  |  | S45の場合 A98 |  |  |  | 26.1 | 40 | 13.9 | ヤゲン904061／両端フランジ80mm／979061 V20ｲﾝｻｰﾄ＋スタック（bending.dxf の一般化・参考）
V25 | 25 | 4 | 鉄 | 3.2 | 18.5 | 21.6 | 22.5 | 97 |  | 44 | [5 empty] | フランジA最小は修正液の上。97 と読んだ | 25 | 44 | 19 | ヤゲン904061／両端フランジ80mm／982061 V25ｲﾝｻｰﾄ＋台（図面実測）
V25 | 25 | 4 | 鉄 | 4.5 | 20 | 25.5 | 23.8 | 98 |  | 46 | [6 empty] | 27.1 | 46 | 18.9 | ヤゲン904061／両端フランジ80mm／982061 V25ｲﾝｻｰﾄ＋台（図面実測）
V25 | 25 | 4 | 鉄 | 5 | 20 | 27 |  | 98.5 |  | 47 | [6 empty] | 27.8 | 47 | 19.2 | ヤゲン904061／両端フランジ80mm／982061 V25ｲﾝｻｰﾄ＋台（図面実測）
V25 | 25 | 4 | 鉄 | 6 | 21 | 30 | 25.6 | 99 |  | 48 | [5 empty] | 印刷の 30／備考を修正液で消して 48 と記入。フランジB最小の欄に「ℓ200」 | 29.5 | 48 | 18.5 | ヤゲン904061／両端フランジ80mm／982061 V25ｲﾝｻｰﾄ＋台（図面実測）
V32 | 32 | 5 | 鉄 | 3.2 | 22 | 24.6 | 37.2 | 97 |  | 55 | [5 empty] | この行から4行を中かっこでまとめ「ℓ1500」と記入 | 54.2 | 55 | 0.8 | ヤゲン904061／両端フランジ80mm／03500 V32
V32 | 32 | 5 | 鉄 | 4.5 | 23 | 28.5 | 39 | 98 |  | 57 | [6 empty] | 56.1 | 57 | 0.9 | ヤゲン904061／両端フランジ80mm／03500 V32
V32 | 32 | 5 | 鉄 | 5 | 24 | 30 |  | 99 |  | 58 | [6 empty] | 56.7 | 58 | 1.3 | ヤゲン904061／両端フランジ80mm／03500 V32
V32 | 32 | 5 | 鉄 | 6 | 25 | 33 | 41 | 100 |  | 60 | [5 empty] | ℓ1500 のまとめはここまで | 58.3 | 60 | 1.7 | ヤゲン904061／両端フランジ80mm／03500 V32
V40 | 40 | 6.5 | 鉄 | 3.2 | 25 | 29.1 | 38.5 | [9 empty] | 54.4 | 54.4 |  | ヤゲン904061／両端フランジ80mm／03600 V40
V40 | 40 | 6.5 | 鉄 | 4.5 | 27 | 33 | 39.8 | [9 empty] | 56.1 | 56.1 |  | ヤゲン904061／両端フランジ80mm／03600 V40
V40 | 40 | 6.5 | 鉄 | 5 | 27 | 34.5 | [10 empty] | 56.6 | 56.6 |  | ヤゲン904061／両端フランジ80mm／03600 V40
V40 | 40 | 6.5 | 鉄 | 6 | 30 | 37.5 | 41.3 | [9 empty] | 58.1 | 58.1 |  | ヤゲン904061／両端フランジ80mm／03600 V40
V40 | 40 | 6.5 | 鉄 | 9 | 37 | 46.5 | 46 | [9 empty] | 63.1 | 63.1 |  | ヤゲン904061／両端フランジ80mm／03600 V40
V50 | 50 | 8 | 鉄 | 6 | 35 | 42 | [10 empty] | 45 | 45 |  | ヤゲン904061／両端フランジ80mm／03700 V50
V50 | 50 | 8 | 鉄 | 8 | 38.5 | 48 | [10 empty] | 47 | 47 |  | ヤゲン904061／両端フランジ80mm／03700 V50
V63 | 63 | 10 | 鉄 | 9 | 45 | 57 | 59.6 | [9 empty] | 59.7 | 59.7 |  | ヤゲン904061／両端フランジ80mm／03800 V63
V80 | 80 | 13 | 鉄 | 9 | 55 | 66 | [10 empty] | 71 | 71 |  | ヤゲン904061／両端フランジ80mm／01360 V80
V80 | 80 | 13 | 鉄 | 10 | 55 | 69 | [10 empty] | 72 | 72 |  | ヤゲン904061／両端フランジ80mm／01360 V80
V80 | 80 | 13 | 鉄 | 12 | 60 | 75 | [10 empty] | 73.9 | 73.9 |  | ヤゲン904061／両端フランジ80mm／01360 V80
V100 | 100 | 16 | 鉄 | 12 | 75 | 84 | [10 empty] | 算出できず |  |  | 段差を広げても不可
V125 | 125 | 20 | 鉄 | 12 | 90 | 96 | [10 empty] | 算出できず |  |  | 段差を広げても不可
V125 | 125 | 20 | 鉄 | 16 | 95 | 108 | [10 empty] | 算出できず |  |  | 段差を広げても不可
V160 | 160 | 26 | 鉄 | 16 | 110 | 126 | [10 empty] | 算出できず |  |  | 段差を広げても不可
V160 | 160 | 26 | 鉄 | 19 | 115 | 135 | [10 empty] | 算出できず |  |  | 段差を広げても不可
V160 | 160 | 26 | 鉄 | 22 | 131 | 144 | [10 empty] | 算出できず |  |  | 段差を広げても不可
材質：縞
V25 | 25 | 4 | 縞 | 2.3 | 18.5 | 18.9 | [10 empty] | 23.2 | 23.2 |  | ヤゲン904061／両端フランジ80mm／982061 V25ｲﾝｻｰﾄ＋台（図面実測）
V25 | 25 | 4 | 縞 | 3.2 | 19 | 21.6 | [10 empty] | 24.7 | 24.7 |  | ヤゲン904061／両端フランジ80mm／982061 V25ｲﾝｻｰﾄ＋台（図面実測）
V25 | 25 | 4 | 縞 | 4.5 | 20 | 25.5 | [10 empty] | 27.1 | 27.1 |  | ヤゲン904061／両端フランジ80mm／982061 V25ｲﾝｻｰﾄ＋台（図面実測）
V40 | 40 | 6.5 | 縞 | 3.2 | 27 | 29.1 | [10 empty] | 53.5 | 53.5 |  | ヤゲン904061／両端フランジ80mm／03600 V40
V40 | 40 | 6.5 | 縞 | 4.5 | 29 | 33 | [10 empty] | 56.1 | 56.1 |  | ヤゲン904061／両端フランジ80mm／03600 V40
V40 | 40 | 6.5 | 縞 | 6 | 30 | 37.5 | [10 empty] | 58.1 | 58.1 |  | ヤゲン904061／両端フランジ80mm／03600 V40
V80 | 80 | 13 | 縞 | 9 | 56 | 66 | [10 empty] | 71 | 71 |  | ヤゲン904061／両端フランジ80mm／01360 V80
V80 | 80 | 13 | 縞 | 12 | 60 | 75 | [10 empty] | 73.9 | 73.9 |  | ヤゲン904061／両端フランジ80mm／01360 V80
その他（表に行が無い組合せ・特殊なケース） 下型・材質・板厚も書いてください
※ 段差S 幾何 … 断面の図面がある5型（V12・V25・V32・V40・V63）だけ出せます。空欄は図面が無い型です。
※ 予想 最小段差S（O列）＝ 暫定（G列）と 幾何（H列）の大きいほう。差（P列）がプラスなら実際のほうが大きい、マイナスなら予想より小さくできたということです。
※ I〜N 列（うすい黄）だけ入力してください。青と緑の列は計算・参考なのでさわらないでください。
※ 出典：Z曲げ_実績記入シート_A3.pdf（2026-09）。手書きの数字は写真から読み取ったものです。Q列の注意書きを見て、違っていたら直してください。
記入例： | V25 | 25 | 4 | 鉄 | 3.2 | 18.5 | 21.6 | 20 | なし | 23 | 15 | なし | 実際に曲げた実績
※ シミュレーション列（R〜U）は bending-simulator.jsx の干渉判定そのものを使って、
その段差をどこまで小さくできるかを二分探索した結果です（scripts/z-sim.mjs）。
※ 条件：上型はヤゲン904061、両端フランジは80mm（折り曲げ表の最小外寸が大きい型はその値＋15mm）。
曲げ順は 1曲げ目→2曲げ目（2工程目は裏返し）。金型は各V幅の代表1本、実測台があるものは台込み。
※「厳しいほう」＝実績とシミュレーションの大きいほう。実務ではこちらを下回らないようにしてください。
※「実績−sim」がプラスなら実績のほうが大きい（幾何の計算が甘い）、マイナスならシミュレーションのほうが厳しい。
※ V100以上が算出できずなのは、折り曲げ表の最小外寸が大きくフランジが長くなるため、段差を広げても通らないためです。